## Sheet1
| СТО/ТУ, № | Название | Объект нормирования | Национальный стандарт, в развитие и дополнение к которому разработан СТО/ТУ | Параметр | Соответствие сводам правил | Применение
1 | ТУ 24.10.35-669-00186217-2022 | Прокат рулонный горячекатаный из стали С390П | С390П - строительная сталь с повышенной огнестойкостью. По настоящему ТУ поставляется в рулонах. Толщина от 3 до 16 мм, ширина от 900 до 1800 мм. | ГОСТ 27772 ГОСТ 19903 | Сортамент | ГОСТ 19903 | Конструкции Групп 1,2,3,4 по Прил.В СП 16.13330
[5 empty] | Хим. Состав и Сэ | Табл.В.2 СП 16.13330
[5 empty] | Показатели KCV | Табл. В.1 СП 16.13330
[5 empty] | Сварочные материалы | табл. Г.1 СП 16.13330
2 | ТУ 24.10.35-668-00186217-2022 изм 1,2 | Прокат толстолистовой горячекатанный из стали марки С390П | Прокат толстолистовой огнестойкой стали С390П. По настоящему ТУ поставляется в листах. Толщина от 3 до 40 мм, ширина от 900 до 2530мм. | ГОСТ 27772 ГОСТ 19903 | Сортамент | ГОСТ 19903 | Конструкции Групп 1,2,3,4 по Прил.В СП 16.13330
[5 empty] | Хим. Состав и Сэ | Табл.В.2 СП 16.13330
[5 empty] | Показатели KCV | Табл. В.1 СП 16.13330
[5 empty] | Сварочные материалы | табл. Г.1 СП 16.13330
3 | СТО 00186217-390-2016 изм 1,3,4,5,6 | Прокат листовой из стали марок Ст3сп, Ст3пс, 09Г2С, С245, С255, С345 с дополнительными требованиями. | Листовой прокат для вертикальных цилиндрических резервуаров для нефти и нефтепродуктов | ГОСТ 19903 ГОСТ 19281 ГОСТ 535 ГОСТ 14637 ГОСТ 27772 | Сортамент | ГОСТ 19903 | Конструкции Групп 1,2,3,4 по Прил.В СП 16.13330
[5 empty] | Хим. Состав и Сэ | Табл.В.2 СП 16.13330
[5 empty] | Показатели KCV | Табл. В.1 СП 16.13330
[5 empty] | Сварочные материалы | табл. Г.1 СП 16.13330
4 | СТО 00186217-737-2023 | Специальный взаимозаменяемый гнутый профиль | Гнутый профиль для горных выработок из стали 09Г2С. | ГОСТ 18662 | Сортамент | По настоящему СТО | Конструкции Групп 1,2,3,4 по Прил.В СП 16.13330
[5 empty] | Общие технические требования | ГОСТ 31560
[5 empty] | Материал | ГОСТ 19281
[5 empty] | Хим. Состав и Сэ | Табл.В.2 СП 16.13330
[5 empty] | Показатели KCV | Табл. В.1 СП 16.13330
[5 empty] | Сварочные материалы | табл. Г.1 СП 16.13330
5 | СТО 00186217-663-2022 изм 1 | Лямбда-профили стальные гнутые | Высокоэффективный гнутый профиль изготавливаемый по сортаменту "Северсталь" из сталей по действующим ГОСТ | ГОСТ 11474 | Сортамент | По настоящему СТО | Конструкции Групп 1,2,3,4 по Прил.В СП 16.13330
[5 empty] | Материал | ГОСТ 14637 ГОСТ 16523 ГОСТ 1577 ГОСТ 17066 ГОСТ 19281 ГОСТ 6713
[5 empty] | Хим. Состав и Сэ | Табл.В.2 СП 16.13330
[5 empty] | Показатели KCV | Табл. В.1 СП 16.13330
[5 empty] | Сварочные материалы | табл. Г.1 СП 16.13330
6 | СТО 00186217-572-2022 изм 1,2 | Прокат горячекатаный из стали марок Powerweld 420 и Powerweld 500 | Прокат листовой и полосовой из высокопрочных свариваемых сталей Powerweld 420 и Powerweld 500. По настоящему ТУ поставляется в толщинах от 4 до 90 мм, шириной от 900 до 4000 мм. | ГОСТ 19903 ГОСТ 19281 | Сортамент | ГОСТ 19903 | Конструкции Групп 1,2,3,4 по Прил.В СП 16.13330
[5 empty] | Хим. Состав и Сэ | Табл.В.2 СП 16.13330
[5 empty] | Показатели KCV | Табл. В.1 СП 16.13330
[5 empty] | Сварочные материалы | табл. Г.1 СП 16.13330
7 | СТО 00186217-530-2024 изм 1,3 | Прокат толстолистовой горячекатаный из стали марки Powerweld460 с минимальным пределом текучести 460 МПа | Толстолистовой прокат из PowerWeld 460 с повышенной прочностью, свариваемостью и хладостойкостью. | ГОСТ 19903 ГОСТ 19281 | Сортамент | ГОСТ 19903 | Конструкции Групп 1,2,3,4 по Прил.В СП 16.13330
[5 empty] | Хим. Состав и Сэ | Табл.В.2 СП 16.13330
[5 empty] | Показатели KCV | Табл. В.1 СП 16.13330
[5 empty] | Сварочные материалы | табл. Г.1 СП 16.13330
8 | СТО 00186217-581-2021 изм 1,2,3 | Профили стальные гнутые замкнутые сварные квадратные и прямоугольные из стали марки Powerweld Tube 420 | Квадратные и прямоугольные конструкционные трубы из стали Powerweld 420. | ГОСТ 30245 ГОСТ 19281 | Сортамент | ГОСТ 30245 | Конструкции Групп 1,2,3,4 по Прил.В СП 16.13330
[5 empty] | Хим. Состав и Сэ | Табл.В.2 СП 16.13330
[5 empty] | Показатели KCV | Табл. В.1 СП 16.13330
[5 empty] | Сварочные материалы | табл. Г.1 СП 16.13330
9 | СТО 00186217-818-2025 | Прокат из атмосферостойкой стали Forcera | Forcera - сталь с высокой устойчивостью к атмосферной коррозии. По настоящему СТО поставляется в холоднокатанном, горячекатанном и горячекатанном травленном состояниив толщинах от 0,5 до 8 мм, шириной от 900 до 1300 мм. | ГОСТ 19903 ГОСТ 19904 | Сортамент | ГОСТ 19903 ГОСТ 19904 | Малые архитектурные формы, декоративные конструкции, ненесущие конструкции
[5 empty] | Хим. Состав и Сэ | По настоящему СТО
[5 empty] | Показатели KCV | Табл. В.1 СП 16.13330
10 | ТУ 14-1-5596-2020 | Прокат термомеханически упрочненный свариваемый класса А600С (Ан600С) для армирования железобетонных конструкций повышенной стойкости против температурных воздействий | "Арманорма" А600С - арматура с повышенной прочностью, пластичностью, устойчивостью к температурным и динамическим воздействиям. | ГОСТ 34028 | Сортамент | п. 5.1 ГОСТ 34028 | п.п. 6.2.5 СП 63.13330: Расчетная температура ниже минус 55 ⁰С п.п.6.7.6 СП 14.13330: Районы с сейсмичностью 7 и более баллов. п.п. 7.33 СП 35.13330: Железобетонные мосты и трубы
[5 empty] | Хим. Состав | п.п. 6.1.3.1 ГОСТ 34028
[5 empty] | Мех. Свойства | п.п. 5.6.1 ГОСТ 34028
11 | ТУ 25.11.23-002.00186217-2024 | Сваи шпунтовые многогранные с замковыми соединениями ОАО "Северсталь-Метиз" | Шпунтовые ограждения GRANI PRO выполняются из гнутого листа С345 по ГОСТ 27772. | - | Сортамент | По настоящему ТУ | Постоянные и временные подпорные сооружения различного назначения. Шпунтовые конструции, относящиеся к группам 1,2,3,4 по Прил.В СП 16.13330
[5 empty] | Материал | ГОСТ 27772 ГОСТ 19281
[5 empty] | Хим. Состав и Сэ | Табл.В.2 СП 16.13330
[5 empty] | Показатели KCV | Табл. В.1 СП 16.13330
[5 empty] | Сварочные материалы | табл. Г.1 СП 16.13330
12 | ТУ 00186217-674-2025 | Холодногнутый шпунт | Холодногнутый шпунт из стали 09Г2С. | - | Сортамент | По настоящему ТУ | Постоянные и временные подпорные сооружения различного назначения. Шпунтовые конструции, относящиеся к группам 1,2,3,4 по Прил.В СП 16.13330
[5 empty] | Материал | 09Г2С по ГОСТ 19281
[5 empty] | Хим. Состав и Сэ | Табл.В.2 СП 16.13330
[5 empty] | Показатели KCV | Табл. В.1 СП 16.13330
[5 empty] | Сварочные материалы | табл. Г.1 СП 16.13330